## input_parameters
参数 | 取值 | 单位 | 来源
正极集流体厚度 | 8 | um | r7_V18_params.json (覆盖基准 16um) [sourced]
负极集流体厚度 | 6 | um | r7_V18_params.json (覆盖基准 12um) [sourced]
隔膜厚度 | 8 | um | r7_V18_params.json (覆盖基准 12um) [sourced]
总换热系数 h | 50 | W/m2/K | r7_V18_params.json (覆盖基准 10) [sourced]
负极颗粒半径 | 2 | um | r7_V18_params.json (覆盖基准 5.86) [sourced]
正极颗粒半径 | 2.5 | um | r7_V18_params.json (覆盖基准 5.22) [sourced]
电解液电导率 sigma | 2.2 | S/m | r7_V18_params.json (覆盖基准 ~0.31) [estimated: 配方方向估计, 参数桥接]
电解液扩散系数 D | 6e-10 | m2/s | r7_V18_params.json [estimated: 配方方向估计]
阳离子迁移数 t+ | 0.5 | -- | r7_V18_params.json (覆盖基准 0.2594) [estimated]
正极厚度 | 75.6 | um | param_dump_okane.json (基准, 未覆盖) [sourced]
负极厚度 | 85.2 | um | param_dump_okane.json (基准, 未覆盖) [sourced]
正/负/隔膜孔隙率 | 0.335/0.25/0.47 | -- | param_dump_okane.json [sourced]
正/负/隔膜密度 | 3262/1657/397 | kg/m3 | param_dump_okane.json [sourced]
Al/Cu 集流体密度 | 2700/8960 | kg/m3 | param_dump_okane.json [sourced]
电极高度 x 宽度 | 0.065 x 1.58 | m | param_dump_okane.json [sourced]
标称容量 | 5 | Ah | param_dump_okane.json [sourced]
电压窗口 | 2.5 - 4.2 | V | param_dump_okane.json [sourced]
基准参数集 | OKane2022 | -- | run-pyamm --base OKane2022 [sourced]

## capacity_and_energy
项目 | 数值 | 公式 | 来源
1C 放电容量 (25C, DFN) | 5.0383 Ah | 1C 恒流放电至电压窗口下限 | cell/r7_V18_1c_25C_dfn.json:capacity_ah [sourced]
1C 放电容量 (-20C, DFN) | 4.9358 Ah | 同参数, 环境 253.15 K | cell/r7_V18_1c_lowT_dfn.json:capacity_ah [sourced]
-20C 容量保持率 | 97.97 % | 100 x cap_LT / cap_25C | bridge/r7_V18_lowT_retention.json [inferred, 机械推导]
电池能量 | 18.3420 Wh | ∫V·I_1C dt /3600, I_1C=5.0A 标称 | cell/r7_V18_energy.json:energy_wh [sourced]

## energy_density
项目 | 数值 | 公式 | 来源
电池质量(合同口径) | 35.629 g | Σ 层厚 x (1-孔隙率) x 密度 x 面积 (电解液不计入) | cell/r7_V18_energy.json:mass_kg [sourced]
电池体积(合同口径) | 18.774 cm3 | Σ 层厚 x 面积 (电解液/壳体不计入) | cell/r7_V18_energy.json:volume_m3 [sourced]
质量能量密度 | 514.8 Wh/kg | 能量 Wh / 质量 kg | cell/r7_V18_energy.json:energy_density_wh_kg [sourced]
体积能量密度 | 977.0 Wh/L | 能量 Wh / 体积 m3 /1000 | cell/r7_V18_energy.json:energy_density_wh_l [sourced]

## np_and_mass
项目 | 数值 | 公式 | 来源
N/P (厚度比) | 1.127 | 负极厚 85.2 / 正极厚 75.6 um (最终设计保持基准电极厚度不变); 化学计量容量密度未由参数导出, 为厚度比近似 | param_dump_okane.json [inferred, 附注]
正极活性层 kg/m2 | 0.163994 | 75.6um x (1-0.335) x 3262 | cell/r7_V18_energy.json:layer_kg_m2 [sourced]
正极活性层 g/节 | 16.842 | kg/m2 x 面积(0.1027 m2) x1000 | [inferred 机械推导]
负极活性层 kg/m2 | 0.105882 | 85.2um x (1-0.25) x 1657 | cell/r7_V18_energy.json:layer_kg_m2 [sourced]
负极活性层 g/节 | 10.874 | kg/m2 x 面积(0.1027 m2) x1000 | [inferred 机械推导]
Al集流体(8um) kg/m2 | 0.0216 | 8um x 2700 | cell/r7_V18_energy.json:layer_kg_m2 [sourced]
Al集流体(8um) g/节 | 2.218 | kg/m2 x 面积(0.1027 m2) x1000 | [inferred 机械推导]
Cu集流体(6um) kg/m2 | 0.05376 | 6um x 8960 | cell/r7_V18_energy.json:layer_kg_m2 [sourced]
Cu集流体(6um) g/节 | 5.521 | kg/m2 x 面积(0.1027 m2) x1000 | [inferred 机械推导]
隔膜(8um) kg/m2 | 0.001683 | 8um x (1-0.47) x 397 | cell/r7_V18_energy.json:layer_kg_m2 [sourced]
隔膜(8um) g/节 | 0.173 | kg/m2 x 面积(0.1027 m2) x1000 | [inferred 机械推导]

## process_parameters
项目 | 数值 | 公式(单位注意点) | 来源
正极面密度 | 163.99 g/m2 | 厚度 x (1-孔隙率) x 密度 | [inferred 机械推导]
负极面密度 | 105.88 g/m2 | 厚度 x (1-孔隙率) x 密度 | [inferred 机械推导]
正极压实密度 | 2.169 g/cm3 | 密度 x (1-孔隙率) / 1000 (千倍除错点) | [inferred 机械推导]
负极压实密度 | 1.243 g/cm3 | 密度 x (1-孔隙率) / 1000 | [inferred 机械推导]
电解液注入量 | 6.210 g | 孔隙体积 5.175 cm3 x 电解液密度 1.2 g/cm3 (填充系数 1.0 假设) | [estimated: 密度文献默认值, 填充系数假设]
化成建议 | 0.1C CC 至 4.2V, 25C, 2 次 | 设计推荐值; 产线实际值需调机 | [design recommended, 附注]