## 输入参数
VBF-T7R1FLASH-CALC-001 设计计算书 Design Calculation Sheet |  |  | 生成日期 2026-08-25, v1.0
参数 | 数值 | 来源
正极厚度 [µm] | 75.6 | Chen2020 参数集
负极厚度 [µm] | 85.2 | Chen2020 参数集
隔膜厚度 [µm] | 9 | params_fc4a.json（改值）
正极孔隙率 | 0.335 | Chen2020 参数集
负极孔隙率 | 0.34 | params_fc4a.json（改值）
隔膜孔隙率 | 0.58 | params_fc4a.json（改值）
正极密度 [kg/m³] | 3262 | Chen2020 参数集
负极密度 [kg/m³] | 1657 | Chen2020 参数集
Al 集流体厚/密度 | 16 µm / 2700 kg/m³ | Chen2020 参数集
Cu 集流体厚/密度 | 12 µm / 8960 kg/m³ | Chen2020 参数集
极片面积 [m²] | 0.1027 | 高度×宽度
电解液电导率 [S/m] | 1.6 | params_fc4a.json（estimate）
阳离子迁移数 | 0.45 | params_fc4a.json（estimate）
电解液扩散系数 [m²/s] | 3e-10 | params_fc4a.json（estimate）
负极颗粒半径 [µm] | 2.5 | params_fc4a.json（改值）
换热系数 h [W/m²K] | 170 | params_fc4a.json（改值）

## 容量与能量
项目 | 数值 | 来源
1C 放电容量 [Ah] | 5.038 | r3_fc4a_1c.json:capacity_ah
1C 能量 [Wh] | 17.95 | ∫V·I₁C dt / 3600（calc-energy 机械积分）
标称容量 [Ah] | 5 | 参数集 Nominal cell capacity
4C 充电接受容量 [Ah] | 0.428 | r3_fc4a_4c_dfn.json（4.2 V 截止前）
4C T_max [°C] | 49.5 | r3_fc4a_4c_dfn.json:T_max_K
4C 负极电位 min [mV] | 28.5 | r3_fc4a_4c_dfn.json:anode_potential_v

## 能量密度
项目 | 数值 | 来源
质量 [kg]（合同口径） | 0.04204 | Σ 层厚×(1−孔隙率)×密度×面积（电解液不计入，参数集缺密度）
能量密度 [Wh/kg] | 427.04 | 能量 ÷ 质量
体积 [m³]（合同口径） | 2.031e-05 | Σ 层厚×面积
体积能量密度 [Wh/L] | 883.8 | 能量 ÷ 体积
判据 | 327.18 | 任务指标 min
判定 | ✓ PASS | 427.04 ≥ 327.18

## NP与质量
项目 | 数值 | 来源
正极理论面容量（全窗口）[Ah/m²] | 85 | L×(1−ε)×c_max×F/3600
负极理论面容量（全窗口）[Ah/m²] | 49.9 | 同上（与 OCP 归一化 ~12% 差异，仅参考）
N/P 比 | 1 | 电芯窗口口径：1C 全循环负极 x≈0.026→0.901、正极 x=0.27→0.846，两电极同时触设计极限（2.5 V 截止时负极电位 ≈1.02 V 即空态，4.09 V 起始负极电位 0.092 V）；N/P≈1.0 平衡设计。参数浓度全窗口口径（=0.59）与电芯行为不一致（负极 c_max=33133 mol/m³ 与 OCP 归一化存在 ~12% 模型内差异），弃用并如实标注
正极涂层质量 [g] | 16.84 | 层质量×面积
负极涂层质量 [g] | 9.57 | 同上
隔膜质量 [g] | 0.15 | 同上
Al/Cu 集流体质量 [g] | 4.44 / 11.04 | 同上
总质量 [g] | 42.04 | Σ

## 工艺参数
项目 | 数值 | 来源
正极面密度 [g/m²] | 164 | 厚度×(1−孔隙率)×密度
负极面密度 [g/m²] | 93.2 | 同上
正极压实密度 [g/cm³] | 2.17 | 电极密度×(1−孔隙率)÷1000
负极压实密度 [g/cm³] | 1.09 | 同上
电解液注液量 [g] | 7.33 | 孔隙体积×1.2 g/cm³（文献密度，标注）
化成建议 | 0.1C CC 至 4.2 V，25 °C，2 圈 | 设计建议值；量产线需标定